## Feuil1
Valeurs limites applicables en France pour la composition et les propriétés du béton en fonction de la classe d'exposition
Classes d'exposition
|  | Aucun risque | Corrosion induite |  |  |  | Corrosion induite par les chlorures | [5 empty] | Attaque |  |  |  | Environnement
|  | de corrosion | par carbonatation |  |  |  | Eau de mer |  |  | Chlorures autres |  |  | gel / dégel |  |  |  | chimiquement
|  | ou d'attaque | [7 empty] | que l'eau de mer | [6 empty] | agressifs
|  | X0 | XC1 | XC2 | XC3 | XC4 | XS1 | XS2 | XS3 | XD1 | XD2 | XD3 | XF1b) | XF2b) | XF3b)c) | XF4b)c) | XA1 | XA2 | XA3
| Rapport maximal | ------- | 0.65 | Valeurs numériques identiques à XC1 f) | Valeurs numériques identiques à XF1 f) | Valeurs numériques identiques à XF1 g) | Valeurs numériques identiques à XS2 f) | 0.55 | 0.5 | Valeurs numériques identiques à XF1 f) | 0.55 | 0.5 | 0.6 | 0.55 | 0.55 | 0.45 | 0.55 | 0.5 | 0.45
Eeff / ( C+k.A ) maximald)
| Classe de | ------- | C |  |  |  |  | C | C |  | C | C | C | C | C | C | C | C | C
| résistance minimale | ou d'attaque XC1: 20/25; ou d'attaque XS2: 30/37; ou d'attaque XS3: 35/45; que l'eau de mer XD2: 30/37; que l'eau de mer XD3: 35/45; que l'eau de mer XF1b): 25/30; que l'eau de mer XF2b): 25/30 | 30/37 | 30/37 | 30/37 | 35/45 | 40/50
Teneur mini en
| liant équivalent | 150 | 260h) |  |  |  |  | 330 | 350 |  | 330 | 350 | 280h) | 300 | 315 | 340 | 330 | 350 | 385
(Kg/m3)d)e)
| Teneur minimale en air | ------- | ------- |  |  |  |  | ------- | ------- |  | ------- | ------- | ------- | 4 i) | 4 i) | 4 i) | ------- | ------- | -------
du béton frais (en %)
A/(A+C) maxi | Cendres volantes | 0.3 | 0.3 |  |  |  |  | 0.15 | 0.15 |  | 0.15 | 0.15 | 0.3 | 0.3 | 0.3 | 0,15 j) | 0,30 k) | 0,30 k) | 0
| Fumées de silice | 0.1 | 0.1 |  |  |  |  | 0.1 | 0.1 |  | 0.1 | 0.1 | 0.1 | 0.1 | 0.1 | 0.1 | 0.1 | 0.1 | 0.1
| Laitier moulu | 0.3 | 0.3 |  |  |  |  | 0.15 | 0.15 |  | 0.15 | 0.15 | 0.3 | 0.3 | 0.3 | 0.15 | 0,30 k) | 0,30 k) | 0
| Addition calcaire | 0.25 | 0.25 |  |  |  |  | 0.05 | 0.05 |  | 0.05 | 0.05 | 0.25 | 0.25 | 0.25 | 0.05 | 0 | 0 | 0
| Addition siliceuse | 0.2 | 0.2 |  |  |  |  | 0.15 | 0.15 |  | 0.15 | 0.15 | 0.2 | 0.2 | 0.2 | 0.05 | 0 | 0 | 0
| Nature du ciment | ------- | ------- |  |  |  |  | PM l) | PM l) |  | ------- | ------- | ------- | ------- | ------- | m) | n) | n) | n)
a) | Pour les parcs de stationnement de véhicules, sauf spécification contraire, ne sont concernées que les parties supérieures des dalles et rampes exposées directement aux sels et
ne comportant de revêtement pouvant assurer la protection du béton.
b) | En France, les classes d'exposition XF1, XF2, XF3 et XF4 sont indiquées dans la carte donnant les zones de gel. Pour les classes XF3 et XF4, les granulats doivent être non gélifs.
c) | Pour les classes XF3 et XF4, l'attention du prescripteur du béton est attirée sur le fait que dans le cas d'ouvrages importants, sensibles ou particulièrement exposés, il est
souhaitable d'avoir recours à des essais complémentaires (pour l'environnement XF3: XP18-424 ou XP P 18-425, ASTM C 457-98,... et de plus, pour l'environnement XF4,
XP P 18-420) afin de s'assurer de l'adéquation du béton aux performances attentues.
d) | Exigence applicable à la charge telle que définie en 3.1.20.
e) | Ces valeurs sont définies pour D max = 20 mm. La quantité de liant équivalent à ajouter (+) ou à déduire (-) en pourcentage de la valeur indiquée, en fonction de la
dimension nominale supérieure du plus gros granulat, exprimée en mm est < 12,5 : + 10%; D = 14 : + 7,5%; D = 16: + 5%; D = 22,4 : - 2,5%; D = 25 : - 5%; D> 31,5 : - 10%.
f) | En France, les bétons soumis à des environnements correspondant aux classes d'exposition XC2, XC3, XC4, XS1 et XD1 sont assimilés à des bétons
correspondant aux classes d'expositions suivantes : XC2 = XC1, XC3 = XF1, XC4 = XF1, XS1 = XS2 et XD1 = XF1.
g) | Ces valeurs pour XC4 sont valables pour un enrobage de 30 mm en attendant les prescriptions de l'Eurocode 2. Dans le cas de l'enrobage inférieur, le prescripteur devra
préciser la valeur du ratio eau efficace / liant équivalent à retenir.
h) | Pour le béton précontraint, la valeur est portée à 300 Kg / m3.
i) | Le respect de cette valeur nécessite l'utilisation d'un agent entraîneur d'air. Il est possible de déroger à la teneur en eau minimale en air pour les BHP en
appliquant les recommandations pour la durabilité des bétons durcis soumis au gel.
j) | Pour l'environnement XF4, l'utilisation de cendres volantes peut induire des difficultés à entraîner de l'air dans le béton. Il est recommandé de n'utiliser dans
ce cas que des cendres de catégorie A selon NF 450-1 et de renforcer le contrôle de la quantité d'air entraînée.
k) | Cette valeur limite est fixée à 0,15 lorsque la classe d'agressivité résulte de la présence de sulfates.
l) | La composition de l'addition ( teneur en sulfures, en sulfates, etc ..) doit être telle que le liant respecte les exigences de NF P 15-317.
m) | Pour les bétons soumis à l'eau de mer, utiliser un ciment PM. En cas d'utilisation de sels de déverglaçage dont la teneur en sulfate soluble est supérieure ou égale à 3%, utiliser un ciment PM ou ES
n) | Pour le choix de NF P15-317 et pour les classes XA2 et XA3, utiliser un ciment ES et la composition du liant doit être telle qu'il respecte les exigences de XP P15-319.